## skladby
SKLADBY - střech
REKONSTRUKCE DEJVICKÉHO DIVADLA
DPS
# |  |  | KAPITOLA | tl. [mm] | poznámky
# | # | # | položka
OBSAH (tento obsah je pouze orientační, závazné jsou skladby uvedené v celém níže uvedeném dokumentu)
ST |  |  | STŘECHY - Izolační vrstva
SZ |  |  | STŘECHY - Extenzivní zeleň / Kačírek
SP |  |  | SKLADBY NAD PŘILEHLÉM TERÉNU
POZNÁMKY
1) | označení skladeb jednotlivých konstrukcí
XXYa
|  | X | dvoupísmenná zkratka skladby (dle polohy)
|  | Y | číslo konkrétní skladby
|  | a | případná podvarianta (nemusí být využito)
| * | některá čísla mohou být vynechána
2) | vlastnosti materiálů
| * | základní požadované vlastnosti materiálů a systémů (zejména požadavky tepelně technické a související se vzduchotěsností) jsou definovány v technické zprávě
| * | Dodavatel je povinen zkontrolovat navržené skladby a případně upozornit projektanta na vrstvy nebo souvrství, které s ohledem k dodávaným výrobkům nebo systémům vyžadují přípravu podkladu
(penetrace apod.) nebo aplikaci okolních ochranných nebo separačních vrstev, které nejsou v níže navržených skladbách neobsaženy.
Případné doplnění nebo úprava ve skladbách musí být odsouhlasena projektantem.
3) | ostatní všeobecné poznámky
| a) | Veškeré použité materiály a konstrukce musí být schváleny platnými úřady pro užívání v České republice.
| b) | Projektant má vysoké architektonické nároky na provedení celkové i v jednotlivých detailech.
| c) | Veškeré použité materiály budou používány dle technologických postupů a požadavků technických poradců výrobce.
| d) | Tepelné izolace musí být na stavbě a po celou dobu výstavby do jejich účinného trvalého zakrytí ochráněny před zamočením nebo zatečením vody.
| e) | Dodavatel je povinen při realizaci díla dodržet zejména normy citované v projektové dokumentaci
4) | obecné poznámky - střechy a terasy
| a) | Vybraný dodavatel hydroizolačních systému je povinen před zahájením prací ověřit příslušnou skladbu jako celek a v případě jakýchkoliv připomínek na tyto v dostatečném předstihu upozornit projektanta tak,
aby případné jím navržené dolaďění / upravy souvrství nezpůsobilo zdržení postupu výstavby.
| b) | Dodavatel je povinen zpracovat vlastní dodavatelskou / realizační dokumentaci jednotlivých částí stavby a předložit ji projektantovi a TDI k odsouhlasení.
| c) | Hydroizolace budou prováděny pouze za povětrnostních podmínek (teplota vzduchu, vlhkost atd.), které jsou přijatelné pro výrobce materiálů, pokud dodavatel výrobku nepředepisuje jinak, je min. teplota vzduchu 7 °C
| d) | Před započetím hydroizolačních prací musí být podkladní vrstvy dostatečně vyzrálé a jejich povrch proveden v předepsané kvalitě.
Vodorovné izolace nesmí být aplikovány na vlhké povrchy, pokud není izolační materiál přímo výrobcem určen pro takové použití. Nikdy nepokládat na zmrzlé povrchy.
| e) | Práce nesmí být prováděny za nestálého počasí, pokud není zajištěna dostatečná ochrana povrchů.
Před započetím prací je nutno zkontrolovat povrchy, na které budou izolace aplikovány, případné defekty, které by mohly kvalitu izolací negativně ovlivnit, musí být odstraněny.
| f) | Povrchy musí být čisté, pevné, bez smetí, námrazy, olejů a dalších cizích materiálů, které by ohrozily provedení a funkci izolací.
| g) | Díry, štěrbiny, praskliny a obdobné jiné poškození povrchů budou vyplněny před zahájením prací.
| h) | Položení ochranných vrstev: nejpozději 24 hod. po provedení hydroizolací nutno položit specifikované ochranné vrstvy tam, kde se nebude instalovat tepelná izolace a podlahy.
| i) | Na konstrukci plochých střech bude provedená zátopová zkouška, o které zhotovitel vystaví písemný protokol.
| j) | Prostupující konstrukce a tělesa, na něž se má vodotěsně připojit hydroizolační povlak, musejí být pevně osazeny v nosných konstrukcích.
| k) | Nutno klást důraz na správné skladování a manipulaci s materiálem.
| l) | Nutno důsledně pravidelně odstraňovat přebytečný materiál a odpad z místa díla, zamezit pohybu v místě nechráněných izolací.
| m) | Při zpracování izolací musí být přísně dodržovány podmínky stanovené výrobcem.
| n) | Izolace proti vlhkosti a vodě budou prováděny školenými a zkušenými řemeslníky s použitím předepsaných materiálů.
| o) | Dodavatel je povinen vystavit písemnou záruku na bezvadnost dodávky všech hydroizolací.
| p) | Veškeré tepelné izolace budou provedeny v předepsaných tloušťkách a materiálech tak, aby byly splněny min. doporučené hodnoty stanovující souč. prostupu tepla dle ČSN 73 0540 -2, pokud není specifikováno jinak.
| q) | Provedení tepelných izolací musí být takové, aby zamezilo vzniku tepelných mostů.
| r) | U prostupujících konstrukcí je nutné vložením tepelné izolace zajisti přerušení tepelného mostu.
| s) | Tepelné izolace musí být aplikovány na suché povrchy, u větších tlouštěk ve dvou vrstvách s vystřídáním spár.
| t) | Projektant požaduje zajištění parotěsného uložení tepelné izolace v konstrukci. Zejména je potřeba dbát na pečlivé napojení parozábrany na prostupující TI (VZT potrubí, dešťová a splašková kanalizace aj.)
ST |  |  | STŘECHY - Izolační vrstva
ST |  | 1 | střechy nad posledním podlažím nového objektu - izolační vrstva | 407
|  |  | separační geotextilie ze 100% PP (polypropylén) | 3
|  |  | PVC - P fólie z měkčeného polyvinylchloridu se skleněnou výztužnou vložkou, dodržet spád min. 2% | 2
|  |  | pěnový polystyren EPS 100S tl. 200mm lepit ke spádovým polystyrenovým klínům | 200
|  |  | spádové klíny z pěnového polystyrenu EPS 100S tl. cca 50-200, lepit k asfaltovému pásu vhodným lepidlem , dodržet spád min. 2% | 200
|  |  | SBS modifikovaný asfaltový pás, nosná vložka ze skleněné tkaniny, horní povrch jemnozrnný minerální posyp, spodní povrch spalitelná PE fólie | 5
Asfaltový podkladní nátěr
VODOROVNÉ NOSNÉ KONSTRUKCE - viz samostatné skladby
ST |  | 2 | střechy nad posledním podlažím nového objektu divadělního klubu - izolační vrstva | 407
dtto jako skladba ST.1
ST |  | 3 | zateplení atik horní | 112
|  |  | difůzně otevřená struktorovaná delícíc vrstva pod plechové krytiny. ochrana proti vlhkosti a korozi | 5
|  |  | PVC - P fólie z měkčeného polyvinylchloridu se skleněnou výztužnou vložkou, | 2
|  |  | OSB desky (pero - drážka) | 20
|  |  | spádové klíny z pěnového polystyrenu, lepit k asfaltovému pásu lepidlem, dodržet spád min. 5% | 80
|  |  | SBS modifikovaný asfaltový pás, nosná vložka ze skleněné tkaniny, horní povrch jemnozrnný minerální posyp, spodní povrch spalitelná PE fólie | 5
NOSNÁ KONSTRUKCE ATIKY- viz samostatné skladby
ST |  | 4 | zateplení atik horní - budník ZOKT | 107
|  |  | difůzně otevřená struktorovaná delícíc vrstva pod plechové krytiny. ochrana proti vlhkosti a korozi | 5
|  |  | PVC - P fólie z měkčeného polyvinylchloridu se skleněnou výztužnou vložkou, | 2
|  |  | OSB desky tl. 15 mm (pero - drážka) | 15
|  |  | tepelná izolace z pěnoskla, lepit k asfaltovému pásu lepidlem, dodržet spád min. 5% | 80
|  |  | SBS modifikovaný asfaltový pás, nosná vložka ze skleněné tkaniny, horní povrch jemnozrnný minerální posyp, spodní povrch spalitelná PE fólie | 5
NOSNÁ KONSTRUKCE ATIKY- viz samostatné skladby
SZ |  |  | STŘECHY - Extenzivní zeleň / Kačírek
SZ |  | 1 | extenzivní zeleň nad posledním podlažím nového objektu | 105
|  |  | rozchodníková rohož vhodná pro extenzivní zeleň | 40 | součástí dodávky D.2.4. - Záhradní a krajinářské úpravy
|  |  | minerální substrát z kamenné vlny vhodný pro zelené střechy | 40
|  |  | drenážní nopová folie s perforacemi na horním povrchu, drenážní a hydroakumulační vrstva; nopky směrem dolů (hydroakumulační funkce) | 25
STŘECHY - Izolační vrstva
SZ |  | 2 | extenzivní zeleň nad posledním podlažím nového objektu divadelního klubu | 105
|  |  | kačírek proměnlivé tloušťky | 60
|  |  | separační geotextilie ze 100% PP (polypropylén) | 3
|  |  | drenážní nopová folie s perforacemi na horním povrchu, drenážní a hydroakumulační vrstva; nopky směrem dolů (hydroakumulační funkce) | 25
STŘECHY - Izolační vrstva
SZ |  | 3 | okapový chodník - kačírek na střeše | 60
|  |  | kačírek | 60
EXTERIÉROVÉ PODKLADNÍ A IZOLAČNÍ VRSTVY - viz samostatné skladby / případně hutněný násyp
VODOROVNÉ NOSNÉ KONSTRUKCE - viz samostatné skladby
SP |  |  | SKLADBY NAD PŘILEHLÉM TERÉNU
SP |  | 1 | zpevněné plochy - nepojížděná plocha | 200
|  |  | betonová dlažba tl. 60mm, barva a tvar dle výběru architekta | 60
|  |  | lože z drti 2/4 | 40
|  |  | štěrkodrť 100-x mm | 100
zásyp z výkopu
SP |  | 2 | okapový chodník - betonová dlažba | 200
dtto jako skladba SP.1